## FREZY STANDARDOWE HRC55
PARAMETRY OBRÓBKI FREZY TRZPIENIOWE STANDARDOWE HRC55 |  |  |  | Długość narzędzia | Współczynnik kompensacji Vc |  |  | Frezowanie rowków | [10 empty] | Frezowanie zgrubne | [10 empty] | Frezowanie wykańczające
|  |  |  | krótki | 1
|  |  |  | długi | 0.8
|  |  |  | bardzo długi | 0.6
Klasyfikacja materiału |  |  | Materiał | Wytrzymałość N/mm² | chłodzenie |  |  | Vc （m/min) | fz（mm/ząb） | [9 empty] | Vc （m/min) | fz（mm/ząb） | [9 empty] | Vc （m/min) | fz（mm/ząb）
[5 empty] | powietrze | na sucho | emulsja |  | Średnica | [10 empty] | Średnica | [10 empty] | Średnica
[9 empty] | 2 | 4 | 6 | 8 | 10 | 12 | 14 | 16 | 18 | 20 |  | 2 | 4 | 6 | 8 | 10 | 12 | 14 | 16 | 18 | 20 |  | 2 | 4 | 6 | 8 | 10 | 12 | 14 | 16 | 18 | 20
P | P1 | P1.1 | Stal konstrukcyjna niestopowa, stal konstrukcyjna automatowa | ＜700 | √ | √ | √ | 100 | 0.01 | 0.018 | 0.026 | 0.034 | 0.041 | 0.048 | 0.054 | 0.06 | 0.0645 | 0.069 | 100 | 0.01 | 0.018 | 0.026 | 0.034 | 0.041 | 0.048 | 0.054 | 0.06 | 0.0645 | 0.069 | 100 | 0.018 | 0.031 | 0.045 | 0.057 | 0.07 | 0.081 | 0.091 | 0.101 | 0.1095 | 0.118
|  | P1.2 | Stal konstrukcyjna niestopowa, stal konstrukcyjna automatowa | ＜1200 | √ | √ | √ | 92 | 0.01 | 0.017 | 0.025 | 0.032 | 0.038 | 0.045 | 0.0505 | 0.056 | 0.0605 | 0.065 | 92 | 0.01 | 0.017 | 0.025 | 0.032 | 0.038 | 0.045 | 0.0505 | 0.056 | 0.0605 | 0.065 | 92 | 0.017 | 0.029 | 0.042 | 0.054 | 0.065 | 0.071 | 0.083 | 0.095 | 0.1025 | 0.11
| P2 | P2.1 | Stal stopowa, stal nawęglana | ＜900 | √ | √ | √ | 100 | 0.01 | 0.018 | 0.026 | 0.034 | 0.041 | 0.048 | 0.054 | 0.06 | 0.0645 | 0.069 | 100 | 0.01 | 0.018 | 0.026 | 0.034 | 0.041 | 0.048 | 0.054 | 0.06 | 0.0645 | 0.069 | 100 | 0.018 | 0.031 | 0.045 | 0.057 | 0.07 | 0.081 | 0.091 | 0.101 | 0.1095 | 0.118
|  | P2.2 | Stal stopowa, stal nawęglana | ＜1400 | √ |  | √ | 72 | 0.009 | 0.015 | 0.022 | 0.028 | 0.034 | 0.04 | 0.045 | 0.05 | 0.054 | 0.058 | 72 | 0.009 | 0.015 | 0.022 | 0.028 | 0.034 | 0.04 | 0.045 | 0.05 | 0.054 | 0.058 | 72 | 0.015 | 0.026 | 0.037 | 0.048 | 0.058 | 0.068 | 0.0765 | 0.085 | 0.0915 | 0.098
| P3 | P3.1 | Stal narzędziowa, stal łożyskowa, stal sprężynowa i stal szybkotnąca | ＜900 | √ | √ | √ | 64 | 0.01 | 0.018 | 0.025 | 0.032 | 0.039 | 0.045 | 0.051 | 0.057 | 0.0615 | 0.066 | 64 | 0.01 | 0.018 | 0.025 | 0.032 | 0.039 | 0.045 | 0.051 | 0.057 | 0.0615 | 0.066 | 64 | 0.017 | 0.03 | 0.042 | 0.054 | 0.066 | 0.077 | 0.0865 | 0.096 | 0.104 | 0.112
|  | P3.2 | Stal narzędziowa, stal łożyskowa, stal sprężynowa i stal szybkotnąca | ＜1500 | √ |  | √ | 56 | 0.009 | 0.016 | 0.023 | 0.029 | 0.036 | 0.041 | 0.0465 | 0.052 | 0.056 | 0.06 | 56 | 0.009 | 0.016 | 0.023 | 0.029 | 0.036 | 0.041 | 0.0465 | 0.052 | 0.056 | 0.06 | 56 | 0.015 | 0.027 | 0.039 | 0.05 | 0.06 | 0.07 | 0.079 | 0.088 | 0.095 | 0.102
| P4 | P4.1 | Stal nierdzewna ferrytyczna i martenzytyczna |  | √ |  | √ | 44 | 0.007 | 0.012 | 0.018 | 0.023 | 0.027 | 0.032 | 0.036 | 0.04 | 0.043 | 0.046 | 44 | 0.007 | 0.012 | 0.018 | 0.023 | 0.027 | 0.032 | 0.036 | 0.04 | 0.043 | 0.046 | 44 | 0.012 | 0.021 | 0.03 | 0.038 | 0.046 | 0.054 | 0.061 | 0.068 | 0.073 | 0.078
| P5 | P5.1 | Stal odlewana |  |  |  |  | 68 | 0.01 | 0.018 | 0.025 | 0.033 | 0.04 | 0.046 | 0.052 | 0.058 | 0.0625 | 0.067 | 68 | 0.01 | 0.018 | 0.025 | 0.033 | 0.04 | 0.046 | 0.052 | 0.058 | 0.0625 | 0.067 | 68 | 0.017 | 0.03 | 0.043 | 0.055 | 0.067 | 0.078 | 0.088 | 0.098 | 0.106 | 0.114
| P6 | P6.1 | Stal nierdzewna ferrytyczna i martenzytyczna |  |  |  | √ | 44 | 0.005 | 0.009 | 0.012 | 0.016 | 0.019 | 0.022 | 0.025 | 0.028 | 0.03 | 0.032 | 44 | 0.005 | 0.009 | 0.012 | 0.016 | 0.019 | 0.022 | 0.025 | 0.028 | 0.03 | 0.032 | 44 | 0.008 | 0.015 | 0.021 | 0.027 | 0.032 | 0.038 | 0.0425 | 0.047 | 0.051 | 0.055
M | M1 | M1.1 | Stal nierdzewna austenityczna | ＜700 | √ |  | √ | 32 | 0.006 | 0.011 | 0.015 | 0.02 | 0.024 | 0.028 | 0.0315 | 0.035 | 0.0375 | 0.04 | 32 | 0.006 | 0.011 | 0.015 | 0.02 | 0.024 | 0.028 | 0.0315 | 0.035 | 0.0375 | 0.04 | 32 | 0.011 | 0.018 | 0.026 | 0.033 | 0.041 | 0.047 | 0.053 | 0.059 | 0.064 | 0.069
|  | M1.2 | Stal nierdzewna ferrytyczna/austenityczna (podwójnie krystaliczna) | ＜1000 |  |  | √ | 28 | 0.005 | 0.009 | 0.013 | 0.016 | 0.02 | 0.023 | 0.031 | 0.039 | 0.036 | 0.033 | 28 | 0.005 | 0.009 | 0.013 | 0.016 | 0.02 | 0.023 | 0.031 | 0.039 | 0.036 | 0.033 | 28 | 0.009 | 0.015 | 0.022 | 0.028 | 0.034 | 0.039 | 0.044 | 0.049 | 0.053 | 0.057
| M2 | M2.1 | Stal odlewana nierdzewna austenityczna | ＜700 | √ |  | √ | 32 | 0.007 | 0.012 | 0.017 | 0.021 | 0.026 | 0.03 | 0.034 | 0.038 | 0.041 | 0.044 | 32 | 0.007 | 0.012 | 0.017 | 0.021 | 0.026 | 0.03 | 0.034 | 0.038 | 0.041 | 0.044 | 32 | 0.011 | 0.02 | 0.028 | 0.036 | 0.044 | 0.051 | 0.0575 | 0.064 | 0.069 | 0.074
| M3 | M3.1 | Stal nierdzewna ferrytyczna/austenityczna (podwójnie krystaliczna) | ＜1000 |  |  | √ | 32 | 0.005 | 0.009 | 0.013 | 0.017 | 0.021 | 0.024 | 0.027 | 0.03 | 0.0325 | 0.035 | 32 | 0.005 | 0.009 | 0.013 | 0.017 | 0.021 | 0.024 | 0.027 | 0.03 | 0.0325 | 0.035 | 32 | 0.009 | 0.016 | 0.022 | 0.029 | 0.035 | 0.041 | 0.046 | 0.051 | 0.055 | 0.059
K | K1 | K1.1 | Żeliwo grafitowe płatkowe (żeliwo szare), GJL | ＜300 | √ | √ | √ | 120 | 0.017 | 0.031 | 0.044 | 0.056 | 0.068 | 0.08 | 0.09 | 0.1 | 0.05575 | 0.0115 | 120 | 0.017 | 0.031 | 0.044 | 0.056 | 0.068 | 0.08 | 0.09 | 0.1 | 0.05575 | 0.0115 | 120 | 0.03 | 0.052 | 0.074 | 0.096 | 0.0116 | 0.135 | 0.152 | 0.169 | 0.1825 | 0.196
| K2 | K2.1 | Żeliwo sferoidalne, GJS | ＜500 | √ | √ | √ | 112 | 0.015 | 0.026 | 0.037 | 0.048 | 0.058 | 0.068 | 0.0765 | 0.085 | 0.0915 | 0.098 | 112 | 0.015 | 0.026 | 0.037 | 0.048 | 0.058 | 0.068 | 0.0765 | 0.085 | 0.0915 | 0.098 | 112 | 0.025 | 0.044 | 0.063 | 0.081 | 0.099 | 0.115 | 0.1295 | 0.144 | 0.155 | 0.166
|  | K2.2 | Żeliwo sferoidalne, GJS | 500-800 | √ | √ | √ | 92 | 0.012 | 0.022 | 0.031 | 0.039 | 0.048 | 0.056 | 0.063 | 0.07 | 0.0755 | 0.081 | 92 | 0.012 | 0.022 | 0.031 | 0.039 | 0.048 | 0.056 | 0.063 | 0.07 | 0.0755 | 0.081 | 92 | 0.021 | 0.037 | 0.052 | 0.067 | 0.081 | 0.095 | 0.1065 | 0.118 | 0.1275 | 0.137
|  | K2.3 | Żeliwo sferoidalne, GJS | ＞800 | √ | √ | √ | 52 | 0.007 | 0.012 | 0.018 | 0.023 | 0.027 | 0.032 | 0.036 | 0.04 | 0.043 | 0.046 | 52 | 0.007 | 0.012 | 0.018 | 0.023 | 0.027 | 0.032 | 0.036 | 0.04 | 0.043 | 0.046 | 52 | 0.012 | 0.021 | 0.03 | 0.038 | 0.046 | 0.054 | 0.061 | 0.068 | 0.073 | 0.078
| K3 | K3.1 | Żeliwo z grafitem wermikularnym, GJV; żeliwo ciągliwe, GJM | ＜500 | √ | √ | √ | 80 | 0.012 | 0.022 | 0.031 | 0.039 | 0.048 | 0.056 | 0.063 | 0.07 | 0.0755 | 0.081 | 80 | 0.012 | 0.022 | 0.031 | 0.039 | 0.048 | 0.056 | 0.063 | 0.07 | 0.0755 | 0.081 | 80 | 0.021 | 0.037 | 0.052 | 0.067 | 0.081 | 0.095 | 0.1065 | 0.118 | 0.1275 | 0.137
|  | K3.2 | Żeliwo z grafitem wermikularnym, GJV; żeliwo ciągliwe, GJM | ＞500 | √ | √ | √ | 76 | 0.01 | 0.018 | 0.026 | 0.034 | 0.041 | 0.048 | 0.054 | 0.06 | 0.0645 | 0.069 | 76 | 0.01 | 0.018 | 0.026 | 0.034 | 0.041 | 0.048 | 0.054 | 0.06 | 0.0645 | 0.069 | 76 | 0.018 | 0.031 | 0.045 | 0.057 | 0.07 | 0.081 | 0.091 | 0.101 | 0.1095 | 0.118

## FREZY STANDARDOWE HRC65
PARAMETRY OBRÓBKI FREZY TRZPIENIOWE STANDARDOWE HRC65 |  |  |  | Długość narzędzia | Współczynnik kompensacji Vc |  |  | Frezowanie wykańczające
|  |  |  | krótki | 1
|  |  |  | długi | 0.8
|  |  |  | bardzo długi | 0.6
Klasyfikacja materiału |  |  | Materiał | Wytrzymałość N/mm² | chłodzenie |  |  | Vc （m/min) | fz（mm/ząb）
[5 empty] | powietrze | na sucho | emulsja |  | Średnica
[9 empty] | 2 | 4 | 6 | 8 | 10 | 12 | 14 | 16 | 18 | 20
P | P1 | P1.1 | Stal konstrukcyjna niestopowa, stal konstrukcyjna automatowa | ＜700 | √ | √ | √ | 111 | 0.018 | 0.031 | 0.045 | 0.057 | 0.07 | 0.081 | 0.091 | 0.101 | 0.1095 | 0.118
|  | P1.2 | Stal konstrukcyjna niestopowa, stal konstrukcyjna automatowa | ＜1200 | √ | √ | √ | 91 | 0.017 | 0.029 | 0.042 | 0.054 | 0.065 | 0.071 | 0.083 | 0.095 | 0.1025 | 0.11
| P2 | P2.1 | Stal stopowa, stal nawęglana | ＜900 | √ | √ | √ | 101 | 0.018 | 0.031 | 0.045 | 0.057 | 0.07 | 0.081 | 0.091 | 0.101 | 0.1095 | 0.118
|  | P2.2 | Stal stopowa, stal nawęglana | ＜1400 | √ |  | √ | 71 | 0.015 | 0.026 | 0.037 | 0.048 | 0.058 | 0.068 | 0.0765 | 0.085 | 0.0915 | 0.098
| P3 | P3.1 | Stal narzędziowa, stal łożyskowa, stal sprężynowa i stal szybkotnąca | ＜900 | √ | √ | √ | 65 | 0.017 | 0.03 | 0.042 | 0.054 | 0.066 | 0.077 | 0.0865 | 0.096 | 0.104 | 0.112
|  | P3.2 | Stal narzędziowa, stal łożyskowa, stal sprężynowa i stal szybkotnąca | ＜1500 | √ |  | √ | 56 | 0.015 | 0.027 | 0.039 | 0.05 | 0.06 | 0.07 | 0.079 | 0.088 | 0.095 | 0.102
| P4 | P4.1 | Stal nierdzewna ferrytyczna i martenzytyczna |  | √ |  | √ | 45 | 0.012 | 0.021 | 0.03 | 0.038 | 0.046 | 0.054 | 0.061 | 0.068 | 0.073 | 0.078
| P5 | P5.1 | Stal odlewana |  |  |  |  | 68 | 0.017 | 0.03 | 0.043 | 0.055 | 0.067 | 0.078 | 0.088 | 0.098 | 0.106 | 0.114
| P6 | P6.1 | Stal nierdzewna ferrytyczna i martenzytyczna |  |  |  | √ | 45 | 0.008 | 0.015 | 0.021 | 0.027 | 0.032 | 0.038 | 0.0425 | 0.047 | 0.051 | 0.055
M | M1 | M1.1 | Stal nierdzewna austenityczna | ＜700 | √ |  | √ | 31 | 0.011 | 0.018 | 0.026 | 0.033 | 0.041 | 0.047 | 0.053 | 0.059 | 0.064 | 0.069
|  | M1.2 | Stal nierdzewna ferrytyczna/austenityczna (podwójnie krystaliczna) | ＜1000 |  |  | √ | 28 | 0.009 | 0.015 | 0.022 | 0.028 | 0.034 | 0.039 | 0.044 | 0.049 | 0.053 | 0.057
| M2 | M2.1 | Stal odlewana nierdzewna austenityczna | ＜700 | √ |  | √ | 33 | 0.011 | 0.02 | 0.028 | 0.036 | 0.044 | 0.051 | 0.0575 | 0.064 | 0.069 | 0.074
| M3 | M3.1 | Stal nierdzewna ferrytyczna/austenityczna (podwójnie krystaliczna) | ＜1000 |  |  | √ | 31 | 0.009 | 0.016 | 0.022 | 0.029 | 0.035 | 0.041 | 0.046 | 0.051 | 0.055 | 0.059
K | K1 | K1.1 | Żeliwo grafitowe płatkowe (żeliwo szare), GJL | ＜300 | √ | √ | √ | 121 | 0.03 | 0.052 | 0.074 | 0.096 | 0.0116 | 0.135 | 0.152 | 0.169 | 0.1825 | 0.196
| K2 | K2.1 | Żeliwo sferoidalne, GJS | ＜500 | √ | √ | √ | 111 | 0.025 | 0.044 | 0.063 | 0.081 | 0.099 | 0.115 | 0.1295 | 0.144 | 0.155 | 0.166
|  | K2.2 | Żeliwo sferoidalne, GJS | 500-800 | √ | √ | √ | 91 | 0.021 | 0.037 | 0.052 | 0.067 | 0.081 | 0.095 | 0.1065 | 0.118 | 0.1275 | 0.137
|  | K2.3 | Żeliwo sferoidalne, GJS | ＞800 | √ | √ | √ | 51 | 0.012 | 0.021 | 0.03 | 0.038 | 0.046 | 0.054 | 0.061 | 0.068 | 0.073 | 0.078
| K3 | K3.1 | Żeliwo z grafitem wermikularnym, GJV; żeliwo ciągliwe, GJM | ＜500 | √ | √ | √ | 80 | 0.021 | 0.037 | 0.052 | 0.067 | 0.081 | 0.095 | 0.1065 | 0.118 | 0.1275 | 0.137
|  | K3.2 | Żeliwo z grafitem wermikularnym, GJV; żeliwo ciągliwe, GJM | ＞500 | √ | √ | √ | 76 | 0.018 | 0.031 | 0.045 | 0.057 | 0.07 | 0.081 | 0.091 | 0.101 | 0.1095 | 0.118
S | S1 | S1.1 | Tytan, stop tytanu | ＜400 |  |  | √ | 65 | 0.018 | 0.031 | 0.045 | 0.057 | 0.07 | 0.081 | 0.091 | 0.101 | 0.1095 | 0.118
| S2 | S2.1 | Tytan, stop tytanu | ＜1200 |  |  | √ | 59 | 0.017 | 0.029 | 0.042 | 0.054 | 0.065 | 0.071 | 0.083 | 0.095 | 0.1025 | 0.11
|  | S2.2 | Tytan, stop tytanu | ＞1200 |  |  | √ | 39 | 0.018 | 0.031 | 0.045 | 0.057 | 0.07 | 0.081 | 0.091 | 0.101 | 0.1095 | 0.118
| S3 | S3.1 | Nikiel niestopowy i stopowy | ＜900 |  |  | √ | 25 | 0.015 | 0.026 | 0.037 | 0.048 | 0.058 | 0.068 | 0.0765 | 0.085 | 0.0915 | 0.098
|  | S3.2 | Nikiel niestopowy i stopowy | ＞900 |  |  | √ | 30 | 0.017 | 0.03 | 0.042 | 0.054 | 0.066 | 0.077 | 0.0865 | 0.096 | 0.104 | 0.112
| S4 | S4.1 | Superstopy na bazie niklu, węgla i żelaza |  |  |  | √ | 30 | 0.015 | 0.027 | 0.039 | 0.05 | 0.06 | 0.07 | 0.079 | 0.088 | 0.095 | 0.102
| S5 | S5.4 | Stop wolframu i stop molibdenu. |  |  |  | √ | 30 | 0.012 | 0.021 | 0.03 | 0.038 | 0.046 | 0.054 | 0.061 | 0.068 | 0.073 | 0.078
H | H1 | H1.1 | Stal hartowana/stal odlewana | 45-55 | √ | √ | √ | 45 |  | 0.021 | 0.029 | 0.038 | 0.046 | 0.053 | 0.06 | 0.067 | 0.072 | 0.077
|  | H1.2 | Stal hartowana/stal odlewana | 55-64 | √ | √ | √ | 25 |  | 0.015 | 0.022 | 0.028 | 0.034 | 0.04 | 0.045 | 0.05 | 0.054 | 0.058
| H2 | H2.1 | Żeliwo odporne na zużycie/żeliwo chłodzone, GJN |  | √ |  | √ | 25 |  | 0.015 | 0.022 | 0.028 | 0.034 | 0.04 | 0.045 | 0.05 | 0.054 | 0.058

## FREZY STANDARDOWE HRC55 DO ALU.
PARAMETRY OBRÓBKI FREZY TRZPIENIOWE STANDARDOWE HRC55 DO ALUMINIUM |  |  |  | Długość narzędzia | Współczynnik kompensacji Vc |  |  | Frezowanie rowków | [10 empty] | Frezowanie zgrubne | [10 empty] | Frezowanie wykańczające
|  |  |  | krótki | 1
|  |  |  | długi | 0.8
|  |  |  | bardzo długi | 0.6
Klasyfikacja materiału |  |  | Materiał | Wytrzymałość N/mm² | chłodzenie |  |  | Vc （m/min) | fz（mm/ząb） | [9 empty] | Vc （m/min) | fz（mm/ząb） | [9 empty] | Vc （m/min) | fz（mm/ząb）
[5 empty] | powietrze | na sucho | emulsja |  | Średnica | [10 empty] | Średnica | [10 empty] | Średnica
[9 empty] | 2 | 4 | 6 | 8 | 10 | 12 | 14 | 16 | 18 | 20 |  | 2 | 4 | 6 | 8 | 10 | 12 | 14 | 16 | 18 | 20 |  | 2 | 4 | 6 | 8 | 10 | 12 | 14 | 16 | 18 | 20
N | N1 | N1.1 | Aluminium niestopowe i stopowe <3% Si |  | √ | √ | √ | 270 | 0.017 | 0.031 | 0.044 | 0.056 | 0.068 | 0.08 | 0.09 | 0.1 | 0.1075 | 0.115 | 270 | 0.017 | 0.031 | 0.044 | 0.056 | 0.068 | 0.08 | 0.09 | 0.1 | 0.1075 | 0.115 | 270 | 0.03 | 0.052 | 0.074 | 0.096 | 0.0116 | 0.135 | 0.152 | 0.169 | 0.1825 | 0.196
|  | N1.2 | Stop aluminium ≤ 7% Si |  | √ | √ | √ | 200 | 0.018 | 0.032 | 0.046 | 0.059 | 0.072 | 0.084 | 0.0945 | 0.105 | 0.113 | 0.121 | 200 | 0.018 | 0.032 | 0.046 | 0.059 | 0.072 | 0.084 | 0.0945 | 0.105 | 0.113 | 0.121 | 200 | 0.031 | 0.055 | 0.078 | 0.1 | 0.122 | 0.142 | 0.1595 | 0.177 | 0.1915 | 0.206
|  | N1.3 | Stop aluminium > 7-12% Si |  | √ | √ | √ | 190 | 0.019 | 0.034 | 0.048 | 0.062 | 0.075 | 0.088 | 0.099 | 0.11 | 0.1185 | 0.127 | 190 | 0.019 | 0.034 | 0.048 | 0.062 | 0.075 | 0.088 | 0.099 | 0.11 | 0.1185 | 0.127 | 190 | 0.032 | 0.057 | 0.082 | 0.105 | 0.128 | 0.149 | 0.1675 | 0.186 | 0.2005 | 0.215
|  | N1.4 | Stop aluminium > 12% Si |  | √ | √ | √ | 140 | 0.021 | 0.037 | 0.053 | 0.068 | 0.082 | 0.096 | 0.108 | 0.12 | 0.1295 | 0.139 | 140 | 0.021 | 0.037 | 0.053 | 0.068 | 0.082 | 0.096 | 0.108 | 0.12 | 0.1295 | 0.139 | 140 | 0.035 | 0.063 | 0.089 | 0.115 | 0.139 | 0.162 | 0.1825 | 0.203 | 0.219 | 0.235
| N2 | N2.1 | Miedź niestopowa i niskostopowa | ＜300 | √ | √ | √ | 140 | 0.014 | 0.025 | 0.035 | 0.045 | 0.055 | 0.064 | 0.072 | 0.08 | 0.086 | 0.092 | 140 | 0.014 | 0.025 | 0.035 | 0.045 | 0.055 | 0.064 | 0.072 | 0.08 | 0.086 | 0.092 | 140 | 0.024 | 0.042 | 0.059 | 0.076 | 0.093 | 0.108 | 0.1215 | 0.135 | 0.146 | 0.157
|  | N2.2 | Stop miedzi | ＞300 | √ | √ | √ | 100 | 0.014 | 0.025 | 0.035 | 0.045 | 0.055 | 0.064 | 0.072 | 0.08 | 0.086 | 0.092 | 100 | 0.014 | 0.025 | 0.035 | 0.045 | 0.055 | 0.064 | 0.072 | 0.08 | 0.086 | 0.092 | 100 | 0.024 | 0.042 | 0.059 | 0.076 | 0.093 | 0.108 | 0.1215 | 0.135 | 0.146 | 0.157
|  | N2.3 | Mosiądz, brąz, miedź | ＜1200 | √ | √ | √ | 160 | 0.009 | 0.015 | 0.022 | 0.028 | 0.034 | 0.04 | 0.045 | 0.05 | 0.054 | 0.058 | 160 | 0.009 | 0.015 | 0.022 | 0.028 | 0.034 | 0.04 | 0.045 | 0.05 | 0.054 | 0.058 | 160 | 0.015 | 0.026 | 0.037 | 0.048 | 0.058 | 0.068 | 0.0765 | 0.085 | 0.0915 | 0.098

## FREZY Z PROMIENIEM HRC55
PARAMETRY OBRÓBKI FREZY TRZPIENIOWE Z PROMIENIEM HRC55 |  |  |  | Długość narzędzia | Współczynnik kompensacji Vc |  |  | Frezowanie rowków | [10 empty] | Frezowanie zgrubne | [10 empty] | Frezowanie wykańczające
|  |  |  | krótki | 1
|  |  |  | długi | 0.8
|  |  |  | bardzo długi | 0.6
Klasyfikacja materiału |  |  | Materiał | Wytrzymałość N/mm² | chłodzenie |  |  | Vc （m/min) | fz（mm/ząb） | [9 empty] | Vc （m/min) | fz（mm/ząb） | [9 empty] | Vc （m/min) | fz（mm/ząb）
[5 empty] | powietrze | na sucho | emulsja |  | Średnica | [10 empty] | Średnica | [10 empty] | Średnica
[9 empty] | 2 | 4 | 6 | 8 | 10 | 12 | 14 | 16 | 18 | 20 |  | 2 | 4 | 6 | 8 | 10 | 12 | 14 | 16 | 18 | 20 |  | 2 | 4 | 6 | 8 | 10 | 12 | 14 | 16 | 18 | 20
P | P1 | P1.1 | Stal konstrukcyjna niestopowa, stal konstrukcyjna automatowa | ＜700 | √ | √ | √ | 112 | 0.01 | 0.018 | 0.026 | 0.034 | 0.041 | 0.048 | 0.054 | 0.06 | 0.0645 | 0.069 | 112 | 0.01 | 0.018 | 0.026 | 0.034 | 0.041 | 0.048 | 0.054 | 0.06 | 0.0645 | 0.069 | 112 | 0.018 | 0.031 | 0.045 | 0.057 | 0.07 | 0.081 | 0.091 | 0.101 | 0.1095 | 0.118
|  | P1.2 | Stal konstrukcyjna niestopowa, stal konstrukcyjna automatowa | ＜1200 | √ | √ | √ | 92 | 0.01 | 0.017 | 0.025 | 0.032 | 0.038 | 0.045 | 0.0505 | 0.056 | 0.0605 | 0.065 | 92 | 0.01 | 0.017 | 0.025 | 0.032 | 0.038 | 0.045 | 0.0505 | 0.056 | 0.0605 | 0.065 | 92 | 0.017 | 0.029 | 0.042 | 0.054 | 0.065 | 0.071 | 0.083 | 0.095 | 0.1025 | 0.11
| P2 | P2.1 | Stal stopowa, stal nawęglana | ＜900 | √ | √ | √ | 100 | 0.01 | 0.018 | 0.026 | 0.034 | 0.041 | 0.048 | 0.054 | 0.06 | 0.0645 | 0.069 | 100 | 0.01 | 0.018 | 0.026 | 0.034 | 0.041 | 0.048 | 0.054 | 0.06 | 0.0645 | 0.069 | 100 | 0.018 | 0.031 | 0.045 | 0.057 | 0.07 | 0.081 | 0.091 | 0.101 | 0.1095 | 0.118
|  | P2.2 | Stal stopowa, stal nawęglana | ＜1400 | √ |  | √ | 72 | 0.009 | 0.015 | 0.022 | 0.028 | 0.034 | 0.04 | 0.045 | 0.05 | 0.054 | 0.058 | 72 | 0.009 | 0.015 | 0.022 | 0.028 | 0.034 | 0.04 | 0.045 | 0.05 | 0.054 | 0.058 | 72 | 0.015 | 0.026 | 0.037 | 0.048 | 0.058 | 0.068 | 0.0765 | 0.085 | 0.0915 | 0.098
| P3 | P3.1 | Stal narzędziowa, stal łożyskowa, stal sprężynowa i stal szybkotnąca | ＜900 | √ | √ | √ | 64 | 0.01 | 0.018 | 0.025 | 0.032 | 0.039 | 0.045 | 0.051 | 0.057 | 0.0615 | 0.066 | 64 | 0.01 | 0.018 | 0.025 | 0.032 | 0.039 | 0.045 | 0.051 | 0.057 | 0.0615 | 0.066 | 64 | 0.017 | 0.03 | 0.042 | 0.054 | 0.066 | 0.077 | 0.0865 | 0.096 | 0.104 | 0.112
|  | P3.2 | Stal narzędziowa, stal łożyskowa, stal sprężynowa i stal szybkotnąca | ＜1500 | √ |  | √ | 56 | 0.009 | 0.016 | 0.023 | 0.029 | 0.036 | 0.041 | 0.0465 | 0.052 | 0.056 | 0.06 | 56 | 0.009 | 0.016 | 0.023 | 0.029 | 0.036 | 0.041 | 0.0465 | 0.052 | 0.056 | 0.06 | 56 | 0.015 | 0.027 | 0.039 | 0.05 | 0.06 | 0.07 | 0.079 | 0.088 | 0.095 | 0.102
| P4 | P4.1 | Stal nierdzewna ferrytyczna i martenzytyczna |  | √ |  | √ | 44 | 0.007 | 0.012 | 0.018 | 0.023 | 0.027 | 0.032 | 0.036 | 0.04 | 0.043 | 0.046 | 44 | 0.007 | 0.012 | 0.018 | 0.023 | 0.027 | 0.032 | 0.036 | 0.04 | 0.043 | 0.046 | 44 | 0.012 | 0.021 | 0.03 | 0.038 | 0.046 | 0.054 | 0.061 | 0.068 | 0.073 | 0.078
| P5 | P5.1 | Stal odlewana |  |  |  |  | 68 | 0.01 | 0.018 | 0.025 | 0.033 | 0.04 | 0.046 | 0.052 | 0.058 | 0.0625 | 0.067 | 68 | 0.01 | 0.018 | 0.025 | 0.033 | 0.04 | 0.046 | 0.052 | 0.058 | 0.0625 | 0.067 | 68 | 0.017 | 0.03 | 0.043 | 0.055 | 0.067 | 0.078 | 0.088 | 0.098 | 0.106 | 0.114
| P6 | P6.1 | Stal nierdzewna ferrytyczna i martenzytyczna |  |  |  | √ | 44 | 0.005 | 0.009 | 0.012 | 0.016 | 0.019 | 0.022 | 0.025 | 0.028 | 0.03 | 0.032 | 44 | 0.005 | 0.009 | 0.012 | 0.016 | 0.019 | 0.022 | 0.025 | 0.028 | 0.03 | 0.032 | 44 | 0.008 | 0.015 | 0.021 | 0.027 | 0.032 | 0.038 | 0.0425 | 0.047 | 0.051 | 0.055
M | M1 | M1.1 | Stal nierdzewna austenityczna | ＜700 | √ |  | √ | 32 | 0.006 | 0.011 | 0.015 | 0.02 | 0.024 | 0.028 | 0.0315 | 0.035 | 0.0375 | 0.04 | 32 | 0.006 | 0.011 | 0.015 | 0.02 | 0.024 | 0.028 | 0.0315 | 0.035 | 0.0375 | 0.04 | 32 | 0.011 | 0.018 | 0.026 | 0.033 | 0.041 | 0.047 | 0.053 | 0.059 | 0.064 | 0.069
|  | M1.2 | Stal nierdzewna ferrytyczna/austenityczna (podwójnie krystaliczna) | ＜1000 |  |  | √ | 28 | 0.005 | 0.009 | 0.013 | 0.016 | 0.02 | 0.023 | 0.031 | 0.039 | 0.036 | 0.033 | 28 | 0.005 | 0.009 | 0.013 | 0.016 | 0.02 | 0.023 | 0.031 | 0.039 | 0.036 | 0.033 | 28 | 0.009 | 0.015 | 0.022 | 0.028 | 0.034 | 0.039 | 0.044 | 0.049 | 0.053 | 0.057
| M2 | M2.1 | Stal odlewana nierdzewna austenityczna | ＜700 | √ |  | √ | 32 | 0.007 | 0.012 | 0.017 | 0.021 | 0.026 | 0.03 | 0.034 | 0.038 | 0.041 | 0.044 | 32 | 0.007 | 0.012 | 0.017 | 0.021 | 0.026 | 0.03 | 0.034 | 0.038 | 0.041 | 0.044 | 32 | 0.011 | 0.02 | 0.028 | 0.036 | 0.044 | 0.051 | 0.0575 | 0.064 | 0.069 | 0.074
| M3 | M3.1 | Stal nierdzewna ferrytyczna/austenityczna (podwójnie krystaliczna) | ＜1000 |  |  | √ | 32 | 0.005 | 0.009 | 0.013 | 0.017 | 0.021 | 0.024 | 0.027 | 0.03 | 0.0325 | 0.035 | 32 | 0.005 | 0.009 | 0.013 | 0.017 | 0.021 | 0.024 | 0.027 | 0.03 | 0.0325 | 0.035 | 32 | 0.009 | 0.016 | 0.022 | 0.029 | 0.035 | 0.041 | 0.046 | 0.051 | 0.055 | 0.059
K | K1 | K1.1 | Żeliwo grafitowe płatkowe (żeliwo szare), GJL | ＜300 | √ | √ | √ | 120 | 0.017 | 0.031 | 0.044 | 0.056 | 0.068 | 0.08 | 0.09 | 0.1 | 0.05575 | 0.0115 | 120 | 0.017 | 0.031 | 0.044 | 0.056 | 0.068 | 0.08 | 0.09 | 0.1 | 0.05575 | 0.0115 | 120 | 0.03 | 0.052 | 0.074 | 0.096 | 0.0116 | 0.135 | 0.152 | 0.169 | 0.1825 | 0.196
| K2 | K2.1 | Żeliwo sferoidalne, GJS | ＜500 | √ | √ | √ | 112 | 0.015 | 0.026 | 0.037 | 0.048 | 0.058 | 0.068 | 0.0765 | 0.085 | 0.0915 | 0.098 | 112 | 0.015 | 0.026 | 0.037 | 0.048 | 0.058 | 0.068 | 0.0765 | 0.085 | 0.0915 | 0.098 | 112 | 0.025 | 0.044 | 0.063 | 0.081 | 0.099 | 0.115 | 0.1295 | 0.144 | 0.155 | 0.166
|  | K2.2 | Żeliwo sferoidalne, GJS | 500-800 | √ | √ | √ | 92 | 0.012 | 0.022 | 0.031 | 0.039 | 0.048 | 0.056 | 0.063 | 0.07 | 0.0755 | 0.081 | 92 | 0.012 | 0.022 | 0.031 | 0.039 | 0.048 | 0.056 | 0.063 | 0.07 | 0.0755 | 0.081 | 92 | 0.021 | 0.037 | 0.052 | 0.067 | 0.081 | 0.095 | 0.1065 | 0.118 | 0.1275 | 0.137
|  | K2.3 | Żeliwo sferoidalne, GJS | ＞800 | √ | √ | √ | 52 | 0.007 | 0.012 | 0.018 | 0.023 | 0.027 | 0.032 | 0.036 | 0.04 | 0.043 | 0.046 | 52 | 0.007 | 0.012 | 0.018 | 0.023 | 0.027 | 0.032 | 0.036 | 0.04 | 0.043 | 0.046 | 52 | 0.012 | 0.021 | 0.03 | 0.038 | 0.046 | 0.054 | 0.061 | 0.068 | 0.073 | 0.078
| K3 | K3.1 | Żeliwo z grafitem wermikularnym, GJV; żeliwo ciągliwe, GJM | ＜500 | √ | √ | √ | 80 | 0.012 | 0.022 | 0.031 | 0.039 | 0.048 | 0.056 | 0.063 | 0.07 | 0.0755 | 0.081 | 80 | 0.012 | 0.022 | 0.031 | 0.039 | 0.048 | 0.056 | 0.063 | 0.07 | 0.0755 | 0.081 | 80 | 0.021 | 0.037 | 0.052 | 0.067 | 0.081 | 0.095 | 0.1065 | 0.118 | 0.1275 | 0.137
|  | K3.2 | Żeliwo z grafitem wermikularnym, GJV; żeliwo ciągliwe, GJM | ＞500 | √ | √ | √ | 76 | 0.01 | 0.018 | 0.026 | 0.034 | 0.041 | 0.048 | 0.054 | 0.06 | 0.0645 | 0.069 | 76 | 0.01 | 0.018 | 0.026 | 0.034 | 0.041 | 0.048 | 0.054 | 0.06 | 0.0645 | 0.069 | 76 | 0.018 | 0.031 | 0.045 | 0.057 | 0.07 | 0.081 | 0.091 | 0.101 | 0.1095 | 0.118
N | N1 | N1.1 | Aluminium niestopowe i stopowe <3% Si |  | √ | √ | √ | 270 | 0.017 | 0.031 | 0.044 | 0.056 | 0.068 | 0.08 | 0.09 | 0.1 | 0.1075 | 0.115 | 270 | 0.017 | 0.031 | 0.044 | 0.056 | 0.068 | 0.08 | 0.09 | 0.1 | 0.1075 | 0.115 | 270 | 0.03 | 0.052 | 0.074 | 0.096 | 0.0116 | 0.135 | 0.152 | 0.169 | 0.1825 | 0.196
|  | N1.2 | Stop aluminium ≤ 7% Si |  | √ | √ | √ | 200 | 0.018 | 0.032 | 0.046 | 0.059 | 0.072 | 0.084 | 0.0945 | 0.105 | 0.113 | 0.121 | 200 | 0.018 | 0.032 | 0.046 | 0.059 | 0.072 | 0.084 | 0.0945 | 0.105 | 0.113 | 0.121 | 200 | 0.031 | 0.055 | 0.078 | 0.1 | 0.122 | 0.142 | 0.1595 | 0.177 | 0.1915 | 0.206
|  | N1.3 | Stop aluminium > 7-12% Si |  | √ | √ | √ | 190 | 0.019 | 0.034 | 0.048 | 0.062 | 0.075 | 0.088 | 0.099 | 0.11 | 0.1185 | 0.127 | 190 | 0.019 | 0.034 | 0.048 | 0.062 | 0.075 | 0.088 | 0.099 | 0.11 | 0.1185 | 0.127 | 190 | 0.032 | 0.057 | 0.082 | 0.105 | 0.128 | 0.149 | 0.1675 | 0.186 | 0.2005 | 0.215
|  | N1.4 | Stop aluminium > 12% Si |  | √ | √ | √ | 140 | 0.021 | 0.037 | 0.053 | 0.068 | 0.082 | 0.096 | 0.108 | 0.12 | 0.1295 | 0.139 | 140 | 0.021 | 0.037 | 0.053 | 0.068 | 0.082 | 0.096 | 0.108 | 0.12 | 0.1295 | 0.139 | 140 | 0.035 | 0.063 | 0.089 | 0.115 | 0.139 | 0.162 | 0.1825 | 0.203 | 0.219 | 0.235
| N2 | N2.1 | Miedź niestopowa i niskostopowa | ＜300 | √ | √ | √ | 140 | 0.014 | 0.025 | 0.035 | 0.045 | 0.055 | 0.064 | 0.072 | 0.08 | 0.086 | 0.092 | 140 | 0.014 | 0.025 | 0.035 | 0.045 | 0.055 | 0.064 | 0.072 | 0.08 | 0.086 | 0.092 | 140 | 0.024 | 0.042 | 0.059 | 0.076 | 0.093 | 0.108 | 0.1215 | 0.135 | 0.146 | 0.157
|  | N2.2 | Stop miedzi | ＞300 | √ | √ | √ | 100 | 0.014 | 0.025 | 0.035 | 0.045 | 0.055 | 0.064 | 0.072 | 0.08 | 0.086 | 0.092 | 100 | 0.014 | 0.025 | 0.035 | 0.045 | 0.055 | 0.064 | 0.072 | 0.08 | 0.086 | 0.092 | 100 | 0.024 | 0.042 | 0.059 | 0.076 | 0.093 | 0.108 | 0.1215 | 0.135 | 0.146 | 0.157
|  | N2.3 | Mosiądz, brąz, miedź | ＜1200 | √ | √ | √ | 160 | 0.009 | 0.015 | 0.022 | 0.028 | 0.034 | 0.04 | 0.045 | 0.05 | 0.054 | 0.058 | 160 | 0.009 | 0.015 | 0.022 | 0.028 | 0.034 | 0.04 | 0.045 | 0.05 | 0.054 | 0.058 | 160 | 0.015 | 0.026 | 0.037 | 0.048 | 0.058 | 0.068 | 0.0765 | 0.085 | 0.0915 | 0.098
S | S1 | S1.1 | Tytan, stop tytanu | ＜400 |  |  | √ | 64 | 0.011 | 0.019 | 0.027 | 0.035 | 0.042 | 0.049 | 0.0555 | 0.062 | 0.0665 | 0.071 | 64 | 0.011 | 0.019 | 0.027 | 0.035 | 0.042 | 0.049 | 0.0555 | 0.062 | 0.0665 | 0.071 | 64 | 0.018 | 0.032 | 0.046 | 0.059 | 0.072 | 0.084 | 0.0945 | 0.105 | 0.113 | 0.121
| S2 | S2.1 | Tytan, stop tytanu | ＜1200 |  |  | √ | 60 | 0.009 | 0.016 | 0.022 | 0.029 | 0.035 | 0.04 | 0.045 | 0.05 | 0.054 | 0.058 | 60 | 0.009 | 0.016 | 0.022 | 0.029 | 0.035 | 0.04 | 0.045 | 0.05 | 0.054 | 0.058 | 60 | 0.015 | 0.026 | 0.038 | 0.048 | 0.059 | 0.068 | 0.077 | 0.086 | 0.0925 | 0.099
|  | S2.2 | Tytan, stop tytanu | ＞1200 |  |  | √ | 40 | 0.008 | 0.014 | 0.02 | 0.25 | 0.031 | 0.036 | 0.0405 | 0.045 | 0.0485 | 0.052 | 40 | 0.008 | 0.014 | 0.02 | 0.25 | 0.031 | 0.036 | 0.0405 | 0.045 | 0.0485 | 0.052 | 40 | 0.013 | 0.023 | 0.033 | 0.043 | 0.052 | 0.061 | 0.0685 | 0.076 | 0.082 | 0.088
| S3 | S3.1 | Nikiel niestopowy i stopowy | ＜900 |  |  | √ | 24 | 0.01 | 0.017 | 0.025 | 0.032 | 0.038 | 0.045 | 0.0505 | 0.056 | 0.0605 | 0.065 | 24 | 0.01 | 0.017 | 0.025 | 0.032 | 0.038 | 0.045 | 0.0505 | 0.056 | 0.0605 | 0.065 | 24 | 0.017 | 0.029 | 0.042 | 0.054 | 0.065 | 0.076 | 0.0855 | 0.095 | 0.1025 | 0.11
|  | S3.2 | Nikiel niestopowy i stopowy | ＞900 |  |  | √ | 19.2 | 0.006 | 0.01 | 0.015 | 0.019 | 0.023 | 0.027 | 0.0305 | 0.034 | 0.0365 | 0.039 | 19.2 | 0.006 | 0.01 | 0.015 | 0.019 | 0.023 | 0.027 | 0.0305 | 0.034 | 0.0365 | 0.039 | 19.2 | 0.01 | 0.018 | 0.025 | 0.032 | 0.039 | 0.046 | 0.0515 | 0.057 | 0.0615 | 0.066
| S4 | S4.1 | Superstopy na bazie niklu, węgla i żelaza |  |  |  | √ | 19.2 | 0.005 | 0.009 | 0.012 | 0.016 | 0.019 | 0.022 | 0.025 | 0.028 | 0.03 | 0.032 | 19.2 | 0.005 | 0.009 | 0.012 | 0.016 | 0.019 | 0.022 | 0.025 | 0.028 | 0.03 | 0.032 | 19.2 | 0.008 | 0.015 | 0.021 | 0.027 | 0.033 | 0.038 | 0.043 | 0.048 | 0.0515 | 0.055
| S5 | S5.4 | Stop wolframu i stop molibdenu. |  |  |  | √ | 19.2 | 0.008 | 0.014 | 0.02 | 0.025 | 0.031 | 0.036 | 0.0405 | 0.045 | 0.0485 | 0.052 | 19.2 | 0.008 | 0.014 | 0.02 | 0.025 | 0.031 | 0.036 | 0.0405 | 0.045 | 0.0485 | 0.052 | 19.2 | 0.013 | 0.023 | 0.033 | 0.043 | 0.052 | 0.061 | 0.0685 | 0.076 | 0.082 | 0.088
H | H1 | H1.1 | Stal hartowana/stal odlewana | 45-55 | √ | √ | √ | [22 empty] | 92 |  | 0.021 | 0.029 | 0.038 | 0.046 | 0.053 | 0.06 | 0.067 | 0.072 | 0.077
|  | H1.2 | Stal hartowana/stal odlewana | 55-64 | √ | √ | √ | [22 empty] | 44 |  | 0.015 | 0.022 | 0.028 | 0.034 | 0.04 | 0.045 | 0.05 | 0.054 | 0.058
| H2 | H2.1 | Żeliwo odporne na zużycie/żeliwo chłodzone, GJN |  | √ |  | √ | [22 empty] | 44 |  | 0.015 | 0.022 | 0.028 | 0.034 | 0.04 | 0.045 | 0.05 | 0.054 | 0.058

## FREZY KULISTE HRC55
PARAMETRY OBRÓBKI FREZY KULISTE HRC55 |  |  |  | Długość narzędzia | Współczynnik kompensacji Vc |  |  | Frezowanie wykańczające
|  |  |  | krótki | 1
|  |  |  | długi | 0.8
|  |  |  | bardzo długi | 0.6
Klasyfikacja materiału |  |  | Materiał | Wytrzymałość N/mm² | chłodzenie |  |  | Vc （m/min) | fz（mm/ząb）
[5 empty] | powietrze | na sucho | emulsja |  | Średnica
[9 empty] | 2 | 4 | 6 | 8 | 10 | 12 | 14 | 16 | 18 | 20
P | P1 | P1.1 | Stal konstrukcyjna niestopowa, stal konstrukcyjna automatowa | ＜700 | √ | √ | √ | 112 | 0.015 | 0.027 | 0.039 | 0.05 | 0.06 | 0.07 | 0.079 | 0.088 | 0.095 | 0.102
|  | P1.2 | Stal konstrukcyjna niestopowa, stal konstrukcyjna automatowa | ＜1200 | √ | √ | √ | 92 | 0.014 | 0.025 | 0.036 | 0.046 | 0.056 | 0.066 | 0.074 | 0.082 | 0.0885 | 0.095
| P2 | P2.1 | Stal stopowa, stal nawęglana | ＜900 | √ | √ | √ | 100 | 0.015 | 0.027 | 0.039 | 0.05 | 0.06 | 0.07 | 0.079 | 0.088 | 0.095 | 0.102
|  | P2.2 | Stal stopowa, stal nawęglana | ＜1400 | √ |  | √ | 72 | 0.013 | 0.023 | 0.032 | 0.041 | 0.05 | 0.059 | 0.066 | 0.073 | 0.079 | 0.085
| P3 | P3.1 | Stal narzędziowa, stal łożyskowa, stal sprężynowa i stal szybkotnąca | ＜900 | √ | √ | √ | 64 | 0.015 | 0.026 | 0.037 | 0.047 | 0.057 | 0.067 | 0.0755 | 0.084 | 0.0905 | 0.097
|  | P3.2 | Stal narzędziowa, stal łożyskowa, stal sprężynowa i stal szybkotnąca | ＜1500 | √ |  | √ | 56 | 0.013 | 0.024 | 0.034 | 0.043 | 0.052 | 0.061 | 0.0685 | 0.076 | 0.082 | 0.088
| P4 | P4.1 | Stal nierdzewna ferrytyczna i martenzytyczna |  | √ |  | √ | 44 | 0.01 | 0.018 | 0.026 | 0.033 | 0.04 | 0.047 | 0.053 | 0.059 | 0.0635 | 0.068
| P5 | P5.1 | Stal odlewana |  |  |  |  | 68 | 0.015 | 0.026 | 0.037 | 0.048 | 0.058 | 0.068 | 0.0765 | 0.085 | 0.092 | 0.099
| P6 | P6.1 | Stal nierdzewna ferrytyczna i martenzytyczna |  |  |  | √ | 44 | 0.007 | 0.013 | 0.018 | 0.023 | 0.028 | 0.033 | 0.037 | 0.041 | 0.0445 | 0.048
M | M1 | M1.1 | Stal nierdzewna austenityczna | ＜700 | √ |  | √ | 32 | 0.009 | 0.016 | 0.023 | 0.029 | 0.035 | 0.041 | 0.046 | 0.051 | 0.055 | 0.059
|  | M1.2 | Stal nierdzewna ferrytyczna/austenityczna (podwójnie krystaliczna) | ＜1000 |  |  | √ | 28 | 0.007 | 0.013 | 0.019 | 0.024 | 0.029 | 0.034 | 0.0385 | 0.043 | 0.046 | 0.049
| M2 | M2.1 | Stal odlewana nierdzewna austenityczna | ＜700 | √ |  | √ | 32 | 0.01 | 0.017 | 0.024 | 0.032 | 0.038 | 0.045 | 0.0505 | 0.056 | 0.0605 | 0.065
| M3 | M3.1 | Stal nierdzewna ferrytyczna/austenityczna (podwójnie krystaliczna) | ＜1000 |  |  | √ | 32 | 0.008 | 0.014 | 0.019 | 0.025 | 0.03 | 0.035 | 0.0395 | 0.044 | 0.0475 | 0.051
K | K1 | K1.1 | Żeliwo grafitowe płatkowe (żeliwo szare), GJL | ＜300 | √ | √ | √ | 120 | 0.026 | 0.045 | 0.064 | 0.083 | 0.101 | 0.117 | 0.132 | 0.147 | 0.1585 | 0.17
| K2 | K2.1 | Żeliwo sferoidalne, GJS | ＜500 | √ | √ | √ | 112 | 0.022 | 0.038 | 0.055 | 0.071 | 0.086 | 0.1 | 0.1125 | 0.125 | 0.1345 | 0.144
|  | K2.2 | Żeliwo sferoidalne, GJS | 500-800 | √ | √ | √ | 92 | 0.018 | 0.032 | 0.045 | 0.058 | 0.07 | 0.082 | 0.0925 | 0.103 | 0.111 | 0.119
|  | K2.3 | Żeliwo sferoidalne, GJS | ＞800 | √ | √ | √ | 52 | 0.01 | 0.018 | 0.026 | 0.033 | 0.04 | 0.047 | 0.053 | 0.059 | 0.0635 | 0.068
| K3 | K3.1 | Żeliwo z grafitem wermikularnym, GJV; żeliwo ciągliwe, GJM | ＜500 | √ | √ | √ | 80 | 0.018 | 0.032 | 0.045 | 0.058 | 0.07 | 0.082 | 0.0925 | 0.103 | 0.111 | 0.119
|  | K3.2 | Żeliwo z grafitem wermikularnym, GJV; żeliwo ciągliwe, GJM | ＞500 | √ | √ | √ | 76 | 0.015 | 0.027 | 0.039 | 0.05 | 0.06 | 0.07 | 0.079 | 0.088 | 0.095 | 0.102
N | N1 | N1.1 | Aluminium niestopowe i stopowe <3% Si |  | √ | √ | √ | 270 | 0.064 | 0.113 | 0.161 | 0.207 | 0.252 | 0.293 | 0.33 | 0.367 | 0.367 | 0.367
|  | N1.2 | Stop aluminium ≤ 7% Si |  | √ | √ | √ | 200 | 0.067 | 0.119 | 0.169 | 0.218 | 0.264 | 0.308 | 0.3465 | 0.385 | 0.385 | 0.385
|  | N1.3 | Stop aluminium > 7-12% Si |  | √ | √ | √ | 190 | 0.07 | 0.125 | 0.177 | 0.228 | 0.277 | 0.322 | 0.3625 | 0.403 | 0.403 | 0.403
|  | N1.4 | Stop aluminium > 12% Si |  | √ | √ | √ | 140 | 0.077 | 0.136 | 0.193 | 0.249 | 0.302 | 0.352 | 0.396 | 0.44 | 0.44 | 0.44
| N2 | N2.1 | Miedź niestopowa i niskostopowa | ＜300 | √ | √ | √ | 140 | 0.051 | 0.091 | 0.129 | 0.166 | 0.201 | 0.234 | 0.2635 | 0.293 | 0.293 | 0.293
|  | N2.2 | Stop miedzi | ＞300 | √ | √ | √ | 100 | 0.051 | 0.091 | 0.129 | 0.166 | 0.201 | 0.234 | 0.2635 | 0.293 | 0.293 | 0.293
|  | N2.3 | Mosiądz, brąz, miedź | ＜1200 | √ | √ | √ | 160 | 0.032 | 0.057 | 0.081 | 0.104 | 0.126 | 0.147 | 0.165 | 0.183 | 0.183 | 0.183
H | H1 | H1.1 | Stal hartowana/stal odlewana | 45-55 | √ | √ | √ | 80 | 0.012 | 0.022 | 0.031 | 0.04 | 0.049 | 0.057 | 0.064 | 0.071 | 0.0765 | 0.082
|  | H1.2 | Stal hartowana/stal odlewana | 55-64 | √ | √ | √ | 40 | 0.009 | 0.016 | 0.023 | 0.03 | 0.036 | 0.042 | 0.0475 | 0.053 | 0.0575 | 0.062
| H2 | H2.1 | Żeliwo odporne na zużycie/żeliwo chłodzone, GJN |  | √ |  | √ | 40 | 0.009 | 0.016 | 0.023 | 0.03 | 0.036 | 0.042 | 0.0475 | 0.053 | 0.0575 | 0.062

## FAZOWNIKI HRC55
PARAMETRY OBRÓBKI FAZOWNIKI HRC55 |  |  |  | Długość narzędzia | Współczynnik kompensacji Vc |  |  | Frezowanie
|  |  |  | krótki | 1
|  |  |  | długi | 0.8
|  |  |  | bardzo długi | 0.6
Klasyfikacja materiału |  |  | Materiał | Wytrzymałość N/mm² | chłodzenie |  |  | Vc （m/min) | fz（mm/ząb）
[5 empty] | powietrze | na sucho | emulsja |  | Średnica
[9 empty] | 4 | 6 | 8 | 10 | 12 | 14 | 16 | 18 | 20
P | P1 | P1.1 | Stal konstrukcyjna niestopowa, stal konstrukcyjna automatowa | ＜700 | √ | √ | √ | 112 | 0.041 | 0.058 | 0.075 | 0.091 | 0.105 | 0.1185 | 0.132 | 0.1425 | 0.153
|  | P1.2 | Stal konstrukcyjna niestopowa, stal konstrukcyjna automatowa | ＜1200 | √ | √ | √ | 92 | 0.038 | 0.054 | 0.07 | 0.085 | 0.098 | 0.1105 | 0.123 | 0.133 | 0.143
| P2 | P2.1 | Stal stopowa, stal nawęglana | ＜900 | √ | √ | √ | 100 | 0.041 | 0.058 | 0.075 | 0.091 | 0.105 | 0.1185 | 0.132 | 0.1425 | 0.153
|  | P2.2 | Stal stopowa, stal nawęglana | ＜1400 | √ |  | √ | 72 | 0.034 | 0.048 | 0.062 | 0.075 | 0.088 | 0.099 | 0.11 | 0.1185 | 0.127
| P3 | P3.1 | Stal narzędziowa, stal łożyskowa, stal sprężynowa i stal szybkotnąca | ＜900 | √ | √ | √ | 64 | 0.039 | 0.055 | 0.071 | 0.086 | 0.1 | 0.1125 | 0.125 | 0.135 | 0.145
|  | P3.2 | Stal narzędziowa, stal łożyskowa, stal sprężynowa i stal szybkotnąca | ＜1500 | √ |  | √ | 56 | 0.035 | 0.05 | 0.065 | 0.078 | 0.091 | 0.1025 | 0.114 | 0.1235 | 0.133
| P4 | P4.1 | Stal nierdzewna ferrytyczna i martenzytyczna |  | √ |  | √ | 44 | 0.027 | 0.039 | 0.05 | 0.06 | 0.07 | 0.079 | 0.088 | 0.095 | 0.102
| P5 | P5.1 | Stal odlewana |  |  |  |  | 68 | 0.039 | 0.056 | 0.072 | 0.088 | 0.102 | 0.115 | 0.128 | 0.138 | 0.148
| P6 | P6.1 | Stal nierdzewna ferrytyczna i martenzytyczna |  |  |  | √ | 44 | 0.019 | 0.027 | 0.035 | 0.042 | 0.049 | 0.0555 | 0.062 | 0.0665 | 0.071
M | M1 | M1.1 | Stal nierdzewna austenityczna | ＜700 | √ |  | √ | 32 | 0.024 | 0.034 | 0.044 | 0.053 | 0.062 | 0.0695 | 0.077 | 0.083 | 0.089
|  | M1.2 | Stal nierdzewna ferrytyczna/austenityczna (podwójnie krystaliczna) | ＜1000 |  |  | √ | 28 | 0.02 | 0.028 | 0.036 | 0.044 | 0.051 | 0.0575 | 0.064 | 0.069 | 0.074
| M2 | M2.1 | Stal odlewana nierdzewna austenityczna | ＜700 | √ |  | √ | 32 | 0.026 | 0.037 | 0.047 | 0.057 | 0.067 | 0.0755 | 0.084 | 0.0905 | 0.097
| M3 | M3.1 | Stal nierdzewna ferrytyczna/austenityczna (podwójnie krystaliczna) | ＜1000 |  |  | √ | 32 | 0.02 | 0.029 | 0.037 | 0.045 | 0.053 | 0.0595 | 0.066 | 0.071 | 0.076
K | K1 | K1.1 | Żeliwo grafitowe płatkowe (żeliwo szare), GJL | ＜300 | √ | √ | √ | 120 | 0.068 | 0.097 | 0.124 | 0.151 | 0.176 | 0.198 | 0.22 | 0.2375 | 0.255
| K2 | K2.1 | Żeliwo sferoidalne, GJS | ＜500 | √ | √ | √ | 112 | 0.058 | 0.082 | 0.106 | 0.128 | 0.149 | 0.168 | 0.187 | 0.202 | 0.217
|  | K2.2 | Żeliwo sferoidalne, GJS | 500-800 | √ | √ | √ | 92 | 0.048 | 0.068 | 0.087 | 0.106 | 0.123 | 0.1385 | 0.154 | 0.166 | 0.178
|  | K2.3 | Żeliwo sferoidalne, GJS | ＞800 | √ | √ | √ | 52 | 0.027 | 0.039 | 0.05 | 0.06 | 0.07 | 0.079 | 0.088 | 0.095 | 0.102
N | N1 | N1.1 | Aluminium niestopowe i stopowe <3% Si |  | √ | √ | √ | 270 | 0.068 | 0.097 | 0.124 | 0.151 | 0.176 | 0.198 | 0.22 | 0.2375 | 0.255
|  | N1.2 | Stop aluminium ≤ 7% Si |  | √ | √ | √ | 200 | 0.071 | 0.102 | 0.131 | 0.158 | 0.185 | 0.208 | 0.231 | 0.2495 | 0.268
|  | N1.3 | Stop aluminium > 7-12% Si |  | √ | √ | √ | 190 | 0.075 | 0.106 | 0.137 | 0.166 | 0.193 | 0.2175 | 0.242 | 0.261 | 0.28
|  | N1.4 | Stop aluminium > 12% Si |  | √ | √ | √ | 140 | 0.082 | 0.116 | 0.149 | 0.181 | 0.211 | 0.2375 | 0.264 | 0.285 | 0.306
| N2 | N2.1 | Miedź niestopowa i niskostopowa | ＜300 | √ | √ | √ | 140 | 0.054 | 0.077 | 0.1 | 0.121 | 0.141 | 0.1585 | 0.176 | 0.19 | 0.204
|  | N2.2 | Stop miedzi | ＞300 | √ | √ | √ | 100 | 0.054 | 0.077 | 0.1 | 0.121 | 0.141 | 0.1585 | 0.176 | 0.19 | 0.204
|  | N2.3 | Mosiądz, brąz, miedź | ＜1200 | √ | √ | √ | 160 | 0.034 | 0.048 | 0.062 | 0.075 | 0.088 | 0.099 | 0.11 | 0.1185 | 0.127

## INFORMACJE ¦ KONTAKT
KONTAKT
PRODUCENT |  | IMPORTER
Changzhou Mingtaishun Carbide Co. Ltd. No. 2-102 Alishan Road Xixiashu Town, Xinbei District 213135 Chiny, P.R.C. |  | APS Andrzej Stasiecki NIP: 948-103-14-66 Trablice 124E 26-624 Kowala Mazowieckie, Polska
WWW: endmillmts.com |  | WWW: apsmachining.pl
E-mail: kevin@alloymts.com |  | E-mail: biuro@aps.radom.pl